## Worksheet
| QUBIX S.p.A. Via Canada, 22/A 35127 Padova PD Italia +39 049 7801994 +39 049 775667 info@qubix.it | Tipo richiesta | Capitolato
Numero richiesta
|  | Data richiesta | 29/03/2024
Articolo | Testo gara d'appalto
2008361 | Cavo loose armatura metallica in acciaio corrugato 12 fibre 62,5/125 guaina PE per connettorizzazione in laboratorio tipo articolo Qubix 2008361 o similare. Cavo loose per esterno per la connettorizzazione in laboratorio, con armatura metallica in tubo di acciaio corrugato, guaina esterna in PE (polietilene), rivestimento primario della fibra da 250µm, resistente alla penetrazione dell'acqua longitudinale e trasversale. Il tubo di acciaio corrugato offre una più sicura ed efficace protezione meccanica nei confronti dei roditori e delle sollecitazioni a compressione. Le fibre ottiche sono contenute all'interno di unico tubetto di materiale termoplastico ed immerse in un gel tamponante di protezione contro l'umidità. Conforme alle norme di riferimento quali ISO/IEC 11801, EN 50173, IEC 60793 e IEC 60794. Caratteristiche tecniche: Tubo Loose con fibre immerse in gel tamponante Riempitivo di protezione: filati di vetro Guaina: PE Armatura: tubo in acciaio corrugato Guaina: PE Diametro: 8,59,5 mm Peso: da 75 a 80 Kg/Km Raggio di curvatura installazione: 110mm Raggio di curvatura in funzionamento: 55mm Tiro massimo cavo: 1000 N Schiacciamento: 200 N/cm Temperatura di funzionamento: da40° a +70° C Temperatura di installazione: da40° a +70° C