## Worksheet
| QUBIX S.p.A. Via Canada, 22/A 35127 Padova PD Italia +39 049 7801994 +39 049 775667 info@qubix.it | Tipo richiesta | Capitolato
Numero richiesta
|  | Data richiesta | 29/03/2024
Articolo | Testo gara d'appalto
2008383 | Cavo loose armatura metallica in acciaio corrugato 24 fibre monomodali 9/125 G.652.D OS2 guaina LSZH Euroclasse Eca tipo articolo Qubix 2008383 o similare. Cavo ottico per uso interno/esterno tipo loose, U-DQ(BN)(SR)H, armatura metallica in tubo di acciaio corrugato, riempitivo in filati di vetro, guaina esterna LSZH (Low Smoke Zero Halogen) non propagante la fiamma conforme alla Euroclasse Eca, rivestimento primario della fibra da 250 µm. Il tubo in acciaio corrugato offre una più sicura ed efficace protezione meccanica nei confronti dei roditori e delle sollecitazioni a compressione. Le fibre ottiche sono contenute all'interno di un unico tubetto termoplastico ed immerse in gel tamponante di protezione contro l'umidità. Conforme alle norme di riferimento quali ISO/IEC 11801, EN 50173, ANSI/TIA 568-3.D, IEC 60793, IEC 60794, EN 50575, EN 60332-1, EN 61034 e EN 60754. Caratteristiche tecniche: Nucleo cavo: tubo Loose con fibre immerse in gel tamponante Riempitivo di protezione: filati in vetro Armatura: tubo in acciaio corrugato Guaina: LSZH Diametro: 7,9-9,5 mm Peso: 87-120 Kg/Km Raggio di curvatura installazione: 20 x diametro cavo Raggio di curvatura in funzionamento: 15 x diametro cavo Tiro massimo cavo: a partire da 1000 N Schiacciamento: a partire da 2000 N/dm Temperatura di funzionamento: da -20° a +60° C Temperatura di installazione: da -15° a +50° C Non propagazione della fiamma secondo la EN 60331-1-2 Conformità circa la densità fumi secondo la EN 61034 Conformità circa l'emissione di gas acidi secondo la EN 60754 Conformità al regolamento CPR secondo la EN 50575; Euroclasse Eca