## Worksheet
| QUBIX S.p.A. Via Canada, 22/A 35127 Padova PD Italia +39 049 7801994 +39 049 775667 info@qubix.it | Tipo richiesta | Capitolato
Numero richiesta
|  | Data richiesta | 28/03/2024
Articolo | Testo gara d'appalto
2008457 | Cavo drop loose dielettrico 8 fibre 9/125 G657A2 guaina PE Euroclasse Fca tipo articolo Qubix 2008457 o similare. Cavo in fibra ottica per posa esterna ADQ(ZN)2Y contenete fibre monomodali 9/125 G.657.A2 Bend Insensitive con rivestimento primario da 250µm. Il cavo è di tipo minicore con riempitivo in filati aramidici e guaina in polietilene (PE) idonea per l'installazione in cavidotti o tubazioni di collegamento all'esterno degli edifici. Caratteristiche tecniche: Nucleo cavo: 4/8/12 fibre monomodali ITU.G657.A2 Bend Insensitive Riempitivi: filati aramidici Materiale: PE Diametro Esterno: da 3 a 3,4 mm Peso: da 10 a 12 kg/Km Raggio di curvatura installazione: 50 mm Raggio di curvatura funzionamento: 34mm Tiro massimo cavo: 250 N Resistenza allo schiacciamento: 100 N/cm Temperatura di installazione: da 5°C a +50°C Temperatura di funzionamento: da 15°C a +60°C