## Worksheet
| QUBIX S.p.A. Via Canada, 22/A 35127 Padova PD Italia +39 049 7801994 +39 049 775667 info@qubix.it | Tipo richiesta | Capitolato
Numero richiesta
|  | Data richiesta | 28/03/2024
Articolo | Testo gara d'appalto
2008086OM3 | Cavo loose armatura dielettrica 24 fibre multimodali 50/125 OM3 guaina LSZH Euroclasse Eca tipo articolo Qubix 2008086OM3 o similare. Cavo ottico per uso interno/esterno tipo loose, U-DQ(BN)H, armatura anti-roditore dielettrica realizzata con filati di vetro, guaina esterna LSZH (Low Smoke Zero Halogen) non propagante la fiamma conforme alla Euroclasse Eca, rivestimento primario della fibra da 250 µm. Le fibre ottiche sono contenute all'interno di un unico tubetto termoplastico ed immerse in gel tamponante di protezione contro l'umidità. Conforme alle norme di riferimento quali ISO/IEC 11801, EN 50173, ANSI/TIA 568-3.D, IEC 60793, IEC 60794, EN 50575, EN 60332-1, EN 61034 e EN 60754. Caratteristiche tecniche: Nucleo cavo: tubo Loose con fibre immerse in gel tamponante Riempitivo di protezione: filati in vetro Guaina: LSZH Diametro: 5,4-7 mm Peso: 35-70 Kg/Km Raggio di curvatura installazione: 20 x diametro cavo Raggio di curvatura in funzionamento: 15 x diametro cavo Tiro massimo cavo: a partire da 1000 N Schiacciamento: 2000 N/dm Temperatura di funzionamento: da -20° a +60° C Temperatura di installazione: da -15° a +50° C Non propagazione della fiamma secondo la EN 60331-1-2 Conformità circa la densità fumi secondo la EN 61034 Conformità circa l'emissione di gas acidi secondo la EN 60754 Conformità al regolamento CPR secondo la EN 50575, Euroclasse Eca